## Лист1
| Installation for automatic surfacing of rollers, shafts, crane wheels | Установка для автоматической наплавки роликов, валов, крановых колес
1 | Part diameter - mm 40-750 | Диаметр детали-мм 40-750
2 | Part length - mm 4000 | Длина детали-мм 4000
3 | Part weight - kg up to 5000 | Вес детали-кг до 5000
4 | Rotation speed, rpm 0.1-3.5 | Скорость вращения, об/мин 0,1-3,5
5 | Horizontal movement speed, mm/min - 0.6-50 | Скорость горизонт. перемещ., мм/мин- 0,6-50
6 | Welding current, A 150-1000 | Сварочный ток, А 150-1000
7 | Wire diameter, mm 1.2-5.0 | Диаметр проволоки, мм 1,2-5,0
1 | The installation consists of a positioning device, a manipulator, a power source and a welding head. | Установка состоит из позиционирующего устройства,манипулятора, источника питания и наплавочной головки.
2 | The devices for surfacing use frequency converters of alternating current for stepless regulation of the rotation speed of the surfacing part and movement of the surfacing torch. | В устройствах для наплавки используются частотные преобразователи переменного тока, для бесступенчатой регулировки скорости вращения наплавляемой детали и перемещения наплавочной горелки.
3 | The workpiece is clamped by a four-jaw chuck and supported by the center of the tailstock. | Деталь зажимается четырехкулачковым патроном и поддерживается центром задней бабки.
4 | The control circuit of the installation ensures the overlap of the weld beads in a spiral, as well as in the welding step. | Схема управления установкой обеспечивает перекрытие наплавляемых валиков по спирали, а также на шаг наплавки.
5 | The welding unit uses an industrial computer, which provides the ability to program the torch movement in three XYZ coordinates, as well as the rotation of the part and the storage of welding modes in memory. | В установке наплавки используется промышленный компьютер, который обеспечивает возможность программирования движения горелки в трех координатах XYZ, а также вращения детали и сохранение режимов наплавки в памяти.
6 | The installation is controlled from a control panel, which has a built-in operator panel with an LCD monitor. | Управление установкой осуществляется с пульта управления, в который встроена панель оператора с LCD-монитором.
7 | Additional equipment: linear oscillator, flux recirculation system. | Дополнительное оборудование: осциллятор линейных колебаний, система рециркуляции флюса.
8 | Automatic with the ability to adjust the process parameters during surfacing: current, powder feed, width, oscillation speed and position of the plasma torch relative to the surfacing surface. Installation and removal of the part from the working position is performed manually or by crane. | Автоматический с возможностью корректировать во время наплавки параметры процесса: ток. подачу порошка. ширину, скорость колебаний и положение плазмотрона относительно наплавляемой поверхности. Установка и снятие детали с рабочей позиции производится вручную или краном.
9 | Installation, commissioning, training. | Монтаж, пусконаладочные работы, обучение.
10 | Passport and operating instructions | Паспорт и инструкция по эксплуатации
11 | a set of consumables spare parts for 6 months of work | комплект расходных материалов на 6 месяцев работы
12 | The unit is designed for surfacing cylindrical parts using automatic welding under flux, in protective gases and powder wires. The unit is used to restore various rollers, shafts, crane wheels. | Установка предназначена для наплавки цилиндрических деталей методом автоматической сварки под флюсом, в защитных газах и порошковыми проволоками. Применение установки – это восстановление различных роликов, валов, крановых колес.